## сбыт
ООО "ЧЕЛЯБСТРОЙМАТЕРИАЛЫ"
Отпускные цены с 01.05.2007 г.
Наименование |  | Ед. изм. | Цена | Технические характеристики
1. | Блок из ячеистого бетона стеновой мелкий |  |  | Морозостойкость: 25, 35 циклов. Класс прочности: В-2, В-2,5
| ГОСТ 21520-89 |  |  | Коэффициент теплопроводности кладки: 0,128 Вт/м.град.
стеновые (200*288*600) |  | м3 | 2630 | Плотность в сухом состоянии: 600 кг/м3
перегородка (100*288*600) |  | м3 | 2730 | Отпускная влажность по массе не более 20%
Вместимость п/в - 76 м3 стенового блока (38 поддонов по 2,04 м3) или 55 м3 перегородки(55 поддонов по 1,02 м3).
Размер поддона 1200*1400 мм. Цена поддона 185 руб.
2. | Кирпич силикатный пустотелый рядовой |  |  | Морозостойкость: 15, 25, 35 циклов
| ГОСТ 379-95 (250*120*88) |  |  | Коэффициент теплопроводности кладки: 0,42 Вт/м.град.
утолщённый М 75 |  | тыс.шт.у.к. | 3875 | Водопоглощение: 14 %,
утолщённый М 100 |  | тыс.шт.у.к. | 4250 | Пустотность: 20 %
утолщённый М 125 |  | тыс.шт.у.к. | 4450 | Вместимость п/в - 16,51тыс.шт.у.к. (42 поддона по 393 шт.у.к.)
утолщённый М 150 |  | тыс.шт.у.к. | 4500 | Размер поддона 1600*800 мм. Цена поддона 160 руб.
3. | Кирпич силикатный пустотелый лицевой ГОСТ 379-95 (250*120*88)
ГОСТ 379-95 (250*120*88)
утолщённый М 125 |  | тыс.шт.у.к. | 5200
утолщённый М 150 |  | тыс.шт.у.к. | 5350
окрашенный М 125-150 |  | тыс.шт.у.к. | 7100
4. | Кирпич силикатный полнотелый рядовой ГОСТ 379-95 (250*120*88) |  |  | Морозостойкость: 15, 25, 35 циклов
| ГОСТ379-95 |  |  | Коэффициент теплопроводности кладки: 0,67 Вт/м.град.
одинарный М 125-175 |  | тыс.шт.у.к. | 4260 | Водопоглощение: 16 %,
одинарный М 200 |  | тыс.шт.у.к. | 4400 | Вместимость п/в:
утолщённый М 125-175 |  | тыс.шт.у.к. | 4150 | 1. Одинарный - 16,8 тыс.шт.у.к.(42 поддона по 400 шт.у.к.)
утолщённый М 200 |  | тыс.шт.у.к. | 4300 | 2. Утолщённый -16,51 тыс.шт.у.к.(42 поддона по 393 шт.у.к.)
окрашенный М 125-150 |  | тыс.шт.у.к. | 7900 | Размер поддона 1600*800 мм. Цена поддона 160 руб.
5. | Кирпич силикатный полнотелый лицевой ГОСТ 379-95
ГОСТ379-95
одинарный М 125-175 |  | тыс.шт.у.к. | 5900
утолщённый М 125-175 |  | тыс.шт.у.к. | 5800
6. | Кирпич силикатный 2-х пустотный, рядовой |  |  | Вместимость п/в - 16,51тыс.шт.у.к. (42 поддона по 393 шт.у.к.)
| ГОСТ 379-95 (250*120*88) |  |  | Размер поддона 1600*800 мм. Цена поддона 160 руб.
утолщённый М 125-175 |  | тыс.шт.у.к. | 4500
7. | Кирпич силикатный полнотелый |  |  | Рустированный - 12,672 тыс.шт.у.к.
| рустированный лицевой М 125-150 |  |  | (48 поддонов(1010*1010) по 192 шт.у.к.+
тычковый |  | тыс.шт.у.к. | 6460 | 24 поддона(1010*620) по 144 шт.у.к.)
ложковый |  | тыс.шт.у.к. | 6510 | Цена поддона:
ложково-тычковый |  | тыс.шт.у.к. | 6660 | 1000*1000 - 110 руб.
ложковый окрашенный |  | тыс.шт.у.к. | 9500 | 1000*800 - 80 руб.
8. | Кирпич керамический пустотелый, рядовой |  |  | Морозостойкость: 15, 25, 35 циклов
| ГОСТ 530-95 (250*120*88) |  |  | Коэффициент теплопроводности кладки: 0,387 Вт/м.град.
утолщённый М 75 |  | тыс.шт.у.к. | 4750 | Водопоглощение: 14-20 %, Пустотность: 16-20 %
утолщённый М 100 |  | тыс.шт.у.к. | 5570 | Вместимость п/в: 23,425 тыс.шт.у.к.
утолщённый М 125 |  | тыс.шт.у.к. | 5670 | (44 поддона (1010*1010) по 389 шт.у.к.+
утолщённый М 150 |  | тыс.шт.у.к. | 6050 | 26 поддонов (1010*620) по 243 шт.у.к.)
некондиция |  | тыс.шт.у.к. | 4140
9. | Кирпич керамический полнотелый с рядовой ГОСТ 530-95 (250*120*88) |  |  | Коэффициент теплопроводности кладки: 0,487 Вт/м.град.
| тех.пустотами, рядовой ГОСТ 530-95 |  |  | Пустотность: не более 13%
| (250*120*88) |  |  | Вместимость п/в: 20,822 тыс.шт.у.к.
утолщённый М100,125,150 |  | тыс.шт.у.к. | 6930 | (44 под. по 346 шт.у.к.+26 под. по 216 шт.у.к.)
10. | Щебень строительный ГОСТ 8267-93 |  |  | Морозостойкость: 15 циклов
фракция 0 - 5 (отсев) |  | м3 | 220 | Предел прочности при сжатии: 600-800 кг/см2
фракция 10-20, 2-ой кат. |  | м3 | 220 | Насыпная плотность: 1360 кг/м3
фракция 10-20, 1-ой кат. |  | м3 | 368 | Минерал - доломит (СаСО3*MgCO3)
фракция 20-40 |  | м3 | 335
фракция 40-80 |  | м3 | 280
11. | Известь строительная негашеная ГОСТ 9179-77 |  |  | Сортность: II, III сорт
комовая |  | тн. | 3200 | Вместимость МКР - 850 кг.
молотая |  | тн. | 3800 | Цена МКР: 230 руб.
12 | Песок кварцевый ГОСТ 8736-93 (м3) |  | 350 | Песок Вознесенского месторождения
Цены указаны в рублях с учетом НДС |  |  |  | Тара оборотная-возврат в течении месяца
| Директор |  |  | Л.Ф.Слепнёв
Адрес: 454904 г.Челябинск, ул. Рабочая, 41-в Отдел сбыта 8(351)280-01-15; 280-00-13

## магазин
ООО "ЧЕЛЯБСТРОЙМАТЕРИАЛЫ"
Отпускные цены с 01.05. 2007 г.
Наименование |  | Ед. изм. | Цена | Стоимость
1. | Блоки из ячеистых бетонов мелкие стеновые ГОСТ 21520-89 |  |  | факт. шт. | поддон | вагон
стеновые (200*288*600) |  | м3 | 2630 | 85.68 | 5161.2 | 192280
перегородка (100*288*600) |  | м3 | 2730 | 44.53 | 2682.6 | 147280
I-категории |  | м3 | 2580 | Размер поддона: 1200*1400
II кат.(со сколами ребер и углов) |  | м3 | 900 | Цена поддона: 185,00 руб.
2. | Кирпич силикатный пустотелый рядовой |  |  | Размер поддона: 1600*800
| ГОСТ 379-95 (250*120*88) |  |  | Цена поддона: 160,00 руб.
Вместимость вагона:16,506 тыс.шт.у.к.
утолщённый М 75 |  | тыс.шт.у.к. | 3875 | 5.23125 | 1522.875 | 63960.75
утолщённый М 100 |  | тыс.шт.у.к. | 4250 | 5.7375 | 1670.25 | 70150.5
утолщённый М 125 |  | тыс.шт.у.к. | 4450 | 6.0075 | 1748.85 | 73451.7
утолщённый М 150 |  | тыс.шт.у.к. | 4500 | 6.075 | 1768.5 | 74277
3. | Кирпич силикатный пустотелый лицевой ГОСТ 379-95 (250*120*88)
утолщённый М 125 |  | тыс.шт.у.к. | 5200 | 7.02 | 2043.6 | 85831.2
утолщённый М 150 |  | тыс.шт.у.к. | 5350 | 7.2225 | 2102.55 | 88307.1
окрашенный М 125-150 |  | тыс.шт.у.к. | 7100 | 9.585 | 2790.3 | 117192.6
4. | Кирпич силикатный полнотелый лицевой
ГОСТ 379-95 (250*120*88)
одинарный М 125-175 |  | тыс.шт.к. | 5900 | 5.9 | 2360 | 99120
утолщенный М 125-175 |  | тыс.шт.у.к. | 5800 | 7.83 | 2279.4 | 95734.8
5. | Кирпич силикатный полнотелый рядовой
ГОСТ379-95 (250*120*88)
одинарный М 125-175 |  | тыс.шт.у.к. | 4260 | 4.26 | 1704 | 71568
одинарный М 200 |  | тыс.шт.у.к. | 4400 | 4.4 | 1760 | 73920
утолщённый М 125-175 |  | тыс.шт.у.к. | 4150 | 6.4125 | 1630.95 | 68499.9
утолщённый М 200 |  | тыс.шт.у.к. | 4200 | 5.67 | 1650.6 | 69325.2
окрашенный М 125-150 |  | тыс.шт.у.к. | 7900 | 10.665 | 3104.7 | 130397.4
6. | Кирпич силикатный 2-х пустотный, рядовой
ГОСТ 379-95 (250*120*88)
утолщённый М 125-175 |  | тыс.шт.у.к. | 4500 | 6.075 | 1768.5 | 74277
7. | Кирпич силикатный полнотелый рустированный |  |  | Размер поддона: 1010*1010
| лицевой М125-150 |  |  | Цена поддона: 110,00 руб.
тычковый |  | тыс.шт.у.к. | 6460 | 8.721 | 2512.94 | 81861.12
ложковый |  | тыс.шт.у.к. | 6510 | 8.7885 | 2532.39 | 82494.72
ложково-тычковый |  | тыс.шт.у.к. | 6660 | 8.991 | 2590.74 | 84395.52
рустированный окрашенный |  | тыс.шт.у.к. | 9500 | 12.825 | 3695.5 | 120384
8. | Кирпич керамический пустотелый рядовой ГОСТ 530-95 (250*120*88) |  |  | Вместимость вагона: 23,425 тыс.шт.у.к.
Цена поддона: 110,00 руб.(1010*1010)
утолщенный М 75 |  | тыс.шт.у.к. | 4750 | 6.4125 | 1846.8 | 81987.5
утолщённый М 100 |  | тыс.шт.у.к. | 5570 | 7.5195 | 2165.616 | 130477.25
утолщённый М 125 |  | тыс.шт.у.к. | 5670 | 7.6545 | 2204.496 | 132819.75
утолщённый М 150 |  | тыс.шт.у.к. | 6050 | 8.1675 | 2352.24 | 141721.25
некондиция |  | тыс.шт.у.к. | 4140 | 5.589 | 1609.632 | 96979.5
9. | Кирпич керамический полнотелый с техотверстиями , |  |  | Вместимость вагона: 20,822 тыс.шт.у.к.
| (до 13% пустотности) рядовой ГОСТ 530-95 (250*120*88) |  |  | Цена поддона: 110,00 руб.(1010*1010)
утолщённый М100,125,150 |  | тыс.шт.у.к. | 6930 | 9.3555 | 2397.78 | 144296.46
некондиция |  | тыс.шт.у.к. | 4990 | 6.7365 | 1726.54 | 103901.78
10. | Щебень строительный ГОСТ 8267-93 |  |  | Цена поддона: (1010*620)- 80,00 руб
фракция 0 - 5 (отсев) |  | м3 | 220
фракция 10-20 2-ой кат |  | м3 | 220
фракция 10-20 1-ой кат |  | м3 | 368
фракция 20-40 |  | м3 | 335
фракция 40-80 |  | м3 | 280
12. | Известь строительная негашеная ГОСТ 9179-77
комовая |  | тн. | 3200
молотая |  | тн. | 3800
13. | Песок желтый | м3 | 350
Цены указаны в рублях с учетом НДС |  |  | Тара оборотная-возврат в течении месяца
| Директор |  |  |  |  | Л.Ф.Слепнёв
Адрес: 454904 г.Челябинск, ул. Рабочая, 41-в
Приёмная тел/факс 8(351)280-00-15 Отдел сбыта 8(351)280-01-15; 280-00-13